## kapp
超 正 齒 輪 科 技 有 限 公 司
標 準 作 業 流 程 S O P |  | 加工機種 |  | 製令單號 |  |  | 產 品 料 號 |  | 工 程 名 稱 |  | 數量 | 版次 | 製表日期
齒輪研磨
作 業 標 準
[7 empty] | 軟 體 步 驟 | 要 點 |  |  |  |  | 備註
[7 empty] | 工件參數 | 模數 |  | 螺旋角 | 跨齒厚 |  | 其餘頁面參數用初始化，機台自動生成即可
[8 empty] | 齒數 |  | 外徑 | 跨梢距
[8 empty] | 壓力角 |  | 根徑 | 齒幅
[7 empty] | 修砂盤尺寸 | Da |  | Dnutz | BD
L
[7 empty] | 砂輪參數 | 牙口數 |  | 砂輪外徑 | 旋向
加工根徑
[7 empty] | 工件位置 | 工件高度 |  | 夾持壓力 | 夾持方式 |  | 調整->測量探針->加工測量探針->將測針移至齒正上方->找到上工件位置
使用尾座
[7 empty] | 加工參數 | 研磨前跨齒厚 |  | 研磨方向 | Z軸速度 |  | 其餘頁面參數用初始化，機台自動生成即可
[8 empty] | 單趟加工量 |  | 砂輪轉速
[7 empty] | 開始研磨 | 啟動放行 |  | 執行
[7 empty] | 硬 體 步 驟 | 要 點 |  |  |  |  | 備註
管理重點 | 品質特性 | 擔當 | 檢驗方法 | 檢具編號 | 備註 |  | 更換砂輪 | 調整->更換序列->更換刀具->放置砂輪交換架 ->卸砂輪->換新砂輪->自動夾取砂輪
跨齒厚 / 跨梢距 | 上限 | 操作員 | 盤式分厘卡
| 下限 | [5 empty] | 更換C軸底座 | 調整->全部無壓->鬆快拆座螺絲->拆原有底座 ->安裝當前加工用底座->鎖緊快拆座螺絲後退半圈->校正偏擺 |  |  |  |  | 所有接觸面需用去漬油清洗，偏擺校正在0.003mm以內
齒 根 徑 | 上限 | 操作員 | 尖頭分厘卡
下限
齒 形 精 度 | 依圖面 | 操作員 | 齒輪量測儀 |  |  |  | 更換修砂盤 | 調整->修整器->加工修整器->旋開上方螺絲->放鬆修砂盤 ->拆修砂盤->安裝加工用修砂盤->鎖緊螺絲退半圈->校正偏擺 |  |  |  |  | 所有接觸面需用去漬油清洗，偏擺校正在0.003mm以內
導 程 精 度 | 依圖面 | 操作員 | 齒輪量測儀
節 距 精 度 | 依圖面 | 操作員 | 齒輪量測儀
外 觀 | 頂心不可壓傷 | 操作員 | 目視 |  |  |  | 更改記錄：
外 觀 | 毛邊不可碰傷 | 操作員 | 目視
外 觀 | 不可有震刀紋 | 操作員 | 目視
核准 | [5 empty] | 審核 |  |  |  |  | 製表
3-TD-02-03

## 臥式
超 正 齒 輪 科 技 有 限 公 司
標 準 作 業 流 程 S O P |  | 加工機種 |  | 製令單號 |  | 產 品 料 號 |  | 工 程 名 稱 |  |  | 數量 | 版次 | 製表日期
|  | LHG-3040 | [5 empty] | 齒輪研磨 |  |  |  |  | 2023-12-27
作 業 標 準
[6 empty] | 軟 體 步 驟 | 要 點 | [5 empty] | 備註
[6 empty] | 工件參數 | 模數 |  | 螺旋角 |  | 跨齒厚
[7 empty] | 齒數 |  | 外徑 |  | 齒幅
[7 empty] | 壓力角 |  | 根徑
[6 empty] | 齒型/導程修整 | M1-M1.5 | 6/4 | ±一個模數 |  |  |  | 導程依圖面要求 決定是否修整
[7 empty] | M1.5-M3 | 12/8 | ±一個模數
[7 empty] | M3-M5 | 16/12 | ±一個模數
[6 empty] | 砂輪參數 | 砂輪外徑 |  | 肩部外徑 |  | 厚度
[6 empty] | 修砂參數 | 初始修砂 | 0 mm/次 |  |  |  |  | 換新砂輪使用初始修砂，記錄修砂前砂輪外徑，並用魚程式算出修砂趟數；沿用舊砂輪使用增補修砂
[7 empty] | 增補修砂 | 0.05mm/次
[6 empty] | 研磨參數 | 粗磨II | 0.06mm/趟 |  | 修砂 | 0.04mm/齒 |  | 粗磨I為對刀時退開的0.3mm，不用加工
[7 empty] | 粗磨III | 0.03mm/趟 |  | 修砂 | 0.03mm/齒
[7 empty] | 精磨I | 0.015mm/趟
[6 empty] | 硬 體 步 驟 | 要 點 | [5 empty] | 備註
管理重點 | 品質特性 | 擔當 | 檢驗方法 | 檢具編號 | 備註 | 更換砂輪 | 手輪->刀把進退(鬆夾)->更換砂輪->刀把進退(夾緊)->裝砂輪 | [5 empty] | 手扶砂輪下方避免掉落
跨 齒 厚 | 上限 | 操作員 | 盤式分厘卡
| 下限 |  |  |  |  | 更換左側頂心 | 放墊塊->放入迫緊環->鎖緊迫緊環->鎖平面螺絲->退出頂心->擦拭內孔->擦拭加工頂心->放入頂心->校正 | [5 empty] | 偏擺校正在0.002mm以內
齒 根 徑 | 上限 | 操作員 | 尖頭分厘卡
下限
齒 型 精 度 | 依圖面 | 操作員 | 齒輪量測儀 |  |  | 調整頂心長度 | 鬆開Z軸平台止付螺絲->轉動螺絲調整長度->轉緊止付螺絲
導 程 精 度 | 依圖面 | 操作員 | 齒輪量測儀
[6 empty] | 齒輪對刀 | 全手動/全手動 固定Y軸深度，移動Z軸使砂輪碰觸工件左右兩側->砂輪置中 砂輪移進工件齒空碰觸上下兩面->齒空對中 砂輪移到工件根徑處卡緊，往後退0.3mm->對刀深度
節 距 精 度 | 依圖面 | 操作員 | 齒輪量測儀
外 觀 | 頂心不可壓傷 | 操作員 | 目視
更改記錄：
外 觀 | 毛邊不可碰傷 | 操作員 | 目視
外 觀 | 不可有震刀紋 | 操作員 | 目視
[6 empty] | 核准 |  | 審核 |  |  | 製表
3-TD-02-03